## Feuil1
Données Techniques
(Valeurs nominales)
Article : | SM 60/8 Alu-Hydroxyd 1,10m
Matériau de poutrelle : | Voile de fibre de verre | SM 60/8
| Diamètre des fibres (μ) | 10 +/-2
| Poids moyen (g/m2) | 60 +/-2
| Liant de base | Duroplast
| Taux de liant (%) | 18 +/-2
| Résistance à la rupture sens longueur (N/50mm) | > 200
| Résistance à la rupture sens largeur (N/50mm) | > 150
Revêtement : | selon | RAL 9010 Alu-Hydroxyd
| Poids moyen (g/m2) | 140 +/-10
| Liant de base | Vinylacetat
| Taux de liant (%) | 10 +/-2
Produit : | Poids moyen produit (g/m2) | 202 +/-12
| Puissance calorifique (J/g) | 2600 +/-500
(EN ISO 1716)
| Perte au feu (%) | 30 +/-2
(EN 13820)
| Perméabilité d'air (l/m2 x s)) | 900 +/-300
(EN ISO 9237)
Type livraison : | Longueur des rouleaux (m) | 150 +/-5
| Largeur des rouleaux (cm) | 110 +/-0,2
DIN EN ISO 9001 : 2008
alphaver Marine - Industrie - Equipements
Immeuble Le Colbert - 2 rue Le Corbusier
95190 Goussainville
Tél : +33 (0)1 43 83 05 59  Fax : +33 (0)1 43 83 96 76  E-mail : info@alphaver.com